## Capa
RELATÓRIO TÉCNICO DE:
TRATAMENTO SUPERFICIAL SIMPLES
FAIXA " A "
NORMA DNIT 146/2012 - ES
CLIENTE: SEINFRA
OBRA
PREMAR 2
RODVIA: BA - 210
TRECHO: ENTROC. BR -110 ( PAULO AFONSO ) -RODELAS -
ABARÉ- RODOVIA: ENTROC. BR-116 ( IBÓ )
CURACÁ / JUAZEIRO BA - COM 369,30 Km
SUBTRECHO: LOTE 2 - CURAÇÁ / JUAZEIRO
LABORATÓRIO DE CONTROLE QUALIDADE JUREMA
CURAÇA -BA FEVEREIRO 2019
THALLES D.G. DA SILVEIRA JOZÉ ALVES (VITORIO)
ENGº JUREMA ENC. DO LABORATÓRIO

## Resumo
RESUMO TRAÇO TSS
RT-02/19-BA- 210
DESCRIÇÃO |  | OBTIDO | ESPECIFICADO | OBSERVAÇÕES
- Asfalto Emulsão RR-2C (I) |  | 55 | 50 - 70
Densidade real agregado brita 1/2" |  | 2,598 | DNER-ME-195/97
DNER-ME-085/94
DNER-ME-085/94
Densidade aparente de agregado graúdo |  | 1,435 | DNER-ME-081/98
- AGREGADOS |  | BRITA 1/2"
BRITADOR PREMOCIL - SERRA TALHADA -PE |  |  | <6,0%
<25%
>55%
Abrasão los Angeles |  | 20.9% | DNER-ME 035/98 | < 40 %
DURABILIDADE |  | 1.58% | DNER-ME 089/94 | < 12 %
ADESIVIDADE |  | SATISFATÓRIO | DNER-ME 078/94
INDICE DE FORMA 1/2'' |  | 0.58% | NBR 7809-2006 | > 0,5
- COMPOSIÇÃO DA GRANULOMETRIA |  | DNER-ME 083/98 | FAIXA '' A'' | LIMITES ADOTADOS (FAIXA "A'' DNIT
Peneira 3/4" |  | #REF! | 100 | + 7%
Peneira 1/2" |  | #REF! | 100 | + 7%
Peneira 3/8" |  | #REF! | 85 - 100 | + 7%
Peneira nº 4 |  | #REF! | 10 - 30 | + 5%
Peneira n° 10 |  | #REF! | 0 - 10 | + 5%
Peneira n° 200 |  | #REF! | 0 - 2 | + 2%
taxa ligante asfaltico (emulsão) |  | 0,95 Kg/m2 | DNIT-ES-146/2012 | 0,8 - 1,2L/M2
taxa de agregado petreo |  | 9,480 Kg/m2 | DNIT-ES-146/2013 | 8 - 12Kg/m2
ensaio de viscosidade |  | 181 | NBR 14 491/07 | 100 - 400 SSF
peneiramento |  | 0.01 | DNER ME 05/94 | < 0,1%
carga de particula |  | positiva | DNIT 156/2011 ME | SATISFATÓRIA
residuo por evaporação |  | 67.2 | NBR 14. 14 376/07 | NBR - 14,376/07
TEMPERATURA DO RR 2C (ºC) |  | 60º | -
-
Enc. José Vitório | DATA: 26/02/2019 |  |  | ENGº Thalles D.G.da Silveira
Jurema |  |  |  | Jurema

## APRESENTAÇÃO.
APRESENTAÇÃO
ESTE RELATÓRIO TEM POR FINALIDADE, APRESENTAR O RESULTADO DO ESTUDO REALIZADO COM AMOSTRA DE BRITA 1/2'',PROVINIENTE DA PEDREIRA PREMOCIL EM SERRA TALHADA-PE COM OBJETIVO DE ESTABELECER DOSAGEM PARA TRATAMENTO SUPERFICIAL SIMPLES COM EMULSÃO RR-2C- PARA SER APLICADA NA RODOVIA BA-210.
2019-02-25
THALLES D.G. DA SILVEIRA JOZÉ ALVES (VITORIO)
ENGº JUREMA ENC. DO LABORATÓRIO
| TEMPERATURA DO RR 2C (ºC) | 60º

## dosagem DO AGREGADO
DOSAGEM DO AGREGADO EM BANDEJA
A metodologia experímental adotada para a dosagem do agregado. foi a da utilização de um Quadro de área conhecida, onde são distribuidos e arrumados os agregados de forma homogênea evitando sobreposição. O peso encontrado em media foi de 2370g. Dividido pela área da bandeja que é 0,250m² chegamos o valor de 9,48 Kg/m². Este consumo deverá ser ajustado no campo de comum acordo com a fiscalização após verificar e análise durante a execução dos serviços em trecho experimental.
2019-02-25
________________. ____________________.
THALLES D.G. DA SILVEIRA JOZÉ ALVES (VITORIO)
ENGº JUREMA ENC. DO LABORATÓRIO
| TEMPERATURA DO RR 2C (ºC) | 60º

## VIGA BGTC 556+300 Á 556+060 (hidden)
VIGA BENNKELMAN
VIGA BGTC KM- 556+300 Á 556+060
OBRA:
249 |  |  | -
RODOVIA: |  | TRECHO: |  |  |  | SUB - TRECHO: | [5 empty] | CALCULISTA: |  | OPERADOR: |  | VISTO:
BR-324 |  | F. SANTANA/TERRA NOVA |  |  |  | KM 557+300 Á 556+060 | [7 empty] | EQUIPE |  | LADO OESTE
CONSTANTE: K1 = |  |  |  | 2.01 |  | CAMADA: |  | SUB-BASE | [8 empty] | VIGA: |  | 2
[15 empty] | DEFLEXÕES ( 10 -2 ) | [6 empty] | RAIO
|  |  |  | INICIAL | L1 | L2 | L3 | L4 | L5 | L6 | FINAL | HORA | TEMPO ºc | [8 empty] | CURV.
DATA | SEÇAO | POSIÇÃO | KM | LO | ( 25 cm ) | ( 40 cm ) | ( 60 cm ) | ( 90 cm ) | ( 120 cm ) | ( 150 cm ) | ( > 10 m ) | HORA | AMB. | PAV. | DO | D1 | D2 | D3 | D4 | D5 | D6 | ( m )
2015-03-29 | AC | D | 556+300 | 524 | 519 | [5 empty] | 512 |  |  |  | 24.12 | 14.07 | [5 empty] | 310.9453 | 20.1
2015-03-29 | AC | E | 556+280 | 543 | 527 | [5 empty] | 515 |  |  |  | 56.28 | 24.12 | [5 empty] | 97.1704 | 64.32
2015-03-29 | AC | D | 556+260 | 542 | 537 | [5 empty] | 513 |  |  |  | 58.29 | 48.24 | [5 empty] | 310.9453 | 20.1
2015-03-29 | AC | E | 556+240 | 542 | 524 | [5 empty] | 520 |  |  |  | 44.22 | 8.04 | [5 empty] | 86.37369 | 72.36
2015-03-29 | AC | D | 556+220 | 564 | 550 | [5 empty] | 543 |  |  |  | 42.21 | 14.07 | [5 empty] | 111.0519 | 56.28
2015-03-29 | AC | E | 556+200 | 543 | 529 | [5 empty] | 510 |  |  |  | 66.33 | 38.19 | [5 empty] | 111.0519 | 56.28
2015-03-29 | AC | D | 556+180 | 559 | 550 | [5 empty] | 536 |  |  |  | 46.23 | 28.14 | [5 empty] | 172.7474 | 36.18
2015-03-29 | AC | E | 556+160 | 544 | 537 | [5 empty] | 525 |  |  |  | 38.19 | 24.12 | [5 empty] | 222.1038 | 28.14
2015-03-29 | AC | D | 556+140 | 529 | 520 | [5 empty] | 504 |  |  |  | 50.25 | 32.16 | [5 empty] | 172.7474 | 36.18
2015-03-29 | AC | E | 556+120 | 589 | 580 | [5 empty] | 566 |  |  |  | 46.23 | 28.14 | [5 empty] | 172.7474 | 36.18
2015-03-29 | AC | D | 556+100 | 574 | 557 | [5 empty] | 545 |  |  |  | 58.29 | 24.12 | [5 empty] | 91.45449 | 68.34
2015-03-29 | AC | E | 556+080 | 529 | 520 | [5 empty] | 507 |  |  |  | 44.22 | 26.13 | [5 empty] | 172.7474 | 36.18
2015-03-29 | AC | D | 556+060 | 540 | 526 | [5 empty] | 512 |  |  |  | 56.28 | 28.14 | [5 empty] | 111.0519 | 56.28
[15 empty] | 0 | 0 | [5 empty] | #DIV/0! | 0
[15 empty] | 0 | 0 | [5 empty] | #DIV/0! | 0
[15 empty] | 0 | 0 | [5 empty] | #DIV/0! | 0
[15 empty] | 0 | 0 | [5 empty] | #DIV/0! | 0
[15 empty] | 0 | 0 | [5 empty] | #DIV/0! | 0
[15 empty] | 0 | 0 | [5 empty] | #DIV/0! | 0
[15 empty] | 0 | 0 | [5 empty] | #DIV/0! | 0
Nº | Descrição | [10 empty] | Solução | [8 empty] | Reinspeção
Assinatura do Responsável: | [17 empty] | APROVADO |  |  | REPROVADO
Form.30
VIGA BENNKELMAN
[23 empty] | ESTACA | DO | D1 | D2 | D3 | D4 | D5 | D6 | RAIO | TOL MÁX
[23 empty] | 556+300 | 24.12 | 14.07 | 0 | 0 | 0 | 0 | 0 | 310.9453 | 50
|  |  | DELINEAMENTO DA LINHA DE INFLUÊNCIA DA BACIA DE DEFORMAÇÃO | [19 empty] | 556+280 | 56.28 | 24.12 | 0 | 0 | 0 | 0 | 0 | 97.1704 | 50
OBRA: | [22 empty] | 556+260 | 58.29 | 48.24 | 0 | 0 | 0 | 0 | 0 | 310.9453 | 50
241 |  |  | - | [19 empty] | 556+240 | 44.22 | 8.04 | 0 | 0 | 0 | 0 | 0 | 86.37369 | 50
RODOVIA: |  | TRECHO: |  |  |  | SUB - TRECHO: |  |  |  | PROCEDÊNCIA: |  | CALCULISTA: |  | OPERADOR: |  | VISTO: |  | OBSERVAÇÕES: |  |  |  |  | 556+220 | 42.21 | 14.07 | 0 | 0 | 0 | 0 | 0 | 111.0519 | 50
BR-324 |  | F. SANTANA/TERRA NOVA |  |  |  | KM 557+300 Á 556+060 |  |  |  | 0 |  | 0 |  | EQUIPE |  | - | [6 empty] | 556+200 | 66.33 | 38.19 | 0 | 0 | 0 | 0 | 0 | 111.0519 | 50
CONSTANTE: K1 = |  |  |  | 2.01 |  |  |  | CAMADA: |  |  |  |  | 0 |  |  |  | VIGA: |  | 2 |  |  |  | 556+180 | 46.23 | 28.14 | 0 | 0 | 0 | 0 | 0 | 172.7474 | 50
[23 empty] | 556+160 | 38.19 | 24.12 | 0 | 0 | 0 | 0 | 0 | 222.1038 | 50
[23 empty] | 556+140 | 50.25 | 32.16 | 0 | 0 | 0 | 0 | 0 | 172.7474 | 50
[23 empty] | 556+120 | 46.23 | 28.14 | 0 | 0 | 0 | 0 | 0 | 172.7474 | 50
[23 empty] | 556+100 | 58.29 | 24.12 | 0 | 0 | 0 | 0 | 0 | 91.45449 | 50
[23 empty] | 556+080 | 44.22 | 26.13 | 0 | 0 | 0 | 0 | 0 | 172.7474 | 50
[23 empty] | 556+060 | 56.28 | 28.14 | 0 | 0 | 0 | 0 | 0 | 111.0519 | 50
[23 empty] | 0 | 0 | 0 | 0 | 0 | 0 | 0 | 0 | #DIV/0! | 50
[23 empty] | 0 | 0 | 0 | 0 | 0 | 0 | 0 | 0 | #DIV/0! | 50
[23 empty] | 0 | 0 | 0 | 0 | 0 | 0 | 0 | 0 | #DIV/0! | 50
[23 empty] | 0 | 0 | 0 | 0 | 0 | 0 | 0 | 0 | #DIV/0! | 50
[23 empty] | 0 | 0 | 0 | 0 | 0 | 0 | 0 | 0 | #DIV/0! | 50
[23 empty] | 0 | 0 | 0 | 0 | 0 | 0 | 0 | 0 | #DIV/0! | 50
[23 empty] | 0 | 0 | 0 | 0 | 0 | 0 | 0 | 0 | #DIV/0! | 50
[23 empty] | #REF! | #REF! | #REF! | #REF! | #REF! | #REF! | #REF! | #REF! | #REF! | 50
[23 empty] | #REF! | #REF! | #REF! | #REF! | #REF! | #REF! | #REF! | #REF! | #REF! | 50
[23 empty] | #REF! | #REF! | #REF! | #REF! | #REF! | #REF! | #REF! | #REF! | #REF! | 50
[23 empty] | #REF! | #REF! | #REF! | #REF! | #REF! | #REF! | #REF! | #REF! | #REF! | 50
[23 empty] | #REF! | #REF! | #REF! | #REF! | #REF! | #REF! | #REF! | #REF! | #REF! | 50
[23 empty] | #REF! | #REF! | #REF! | #REF! | #REF! | #REF! | #REF! | #REF! | #REF! | 50
[23 empty] | #REF! | #REF! | #REF! | #REF! | #REF! | #REF! | #REF! | #REF! | #REF! | 50
[23 empty] | #REF! | #REF! | #REF! | #REF! | #REF! | #REF! | #REF! | #REF! | #REF! | 50
[23 empty] | #REF! | #REF! | #REF! | #REF! | #REF! | #REF! | #REF! | #REF! | #REF! | 50
[23 empty] | #REF! | #REF! | #REF! | #REF! | #REF! | #REF! | #REF! | #REF! | #REF! | 50
[23 empty] | #REF! | #REF! | #REF! | #REF! | #REF! | #REF! | #REF! | #REF! | #REF! | 50
[23 empty] | #REF! | #REF! | #REF! | #REF! | #REF! | #REF! | #REF! | #REF! | #REF! | 50
[23 empty] | #REF! | #REF! | #REF! | #REF! | #REF! | #REF! | #REF! | #REF! | #REF! | 50
[23 empty] | #REF! | #REF! | #REF! | #REF! | #REF! | #REF! | #REF! | #REF! | #REF! | 50
[23 empty] | #REF! | #REF! | #REF! | #REF! | #REF! | #REF! | #REF! | #REF! | #REF! | 50
[23 empty] | #REF! | #REF! | #REF! | #REF! | #REF! | #REF! | #REF! | #REF! | #REF! | 50
[23 empty] | #REF! | #REF! | #REF! | [5 empty] | #REF! | 50
[23 empty] | #REF! | #REF! | #REF! | [5 empty] | #REF! | 50
[23 empty] | #REF! | #REF! | #REF! | [5 empty] | #REF! | 50
[23 empty] | #REF! | #REF! | #REF! | [5 empty] | #REF! | 50
[23 empty] | #REF! | #REF! | #REF! | [5 empty] | #REF! | 50
[23 empty] | #REF! | #REF! | #REF! | [5 empty] | #REF! | 50
[23 empty] | #REF! | #REF! | #REF! | [5 empty] | #REF! | 50
Form.30 | [22 empty] | #REF! | #REF! | #REF! | [5 empty] | #REF! | 50
[23 empty] | #REF! | #REF! | #REF! | [5 empty] | #REF! | 50
[23 empty] | #REF! | #REF! | #REF! | [5 empty] | #REF! | 50
[23 empty] | #REF! | #REF! | #REF! | [5 empty] | #REF! | 50
[23 empty] | #REF! | #REF! | #REF! | [5 empty] | #REF! | 50
[23 empty] | #REF! | #REF! | #REF! | [5 empty] | #REF! | 50
[23 empty] | #REF! | #REF! | #REF! | [5 empty] | #REF! | 50
[23 empty] | #REF! | #REF! | #REF! | [5 empty] | #REF! | 50
[23 empty] | 0 | [7 empty] | 0

## 21-02-2019 (2)
ÍNDICE DE FORMA ( Método de Ensaio DNER - ME - 86/94 )
EMPRESA: |  |  |  |  | OPERADOR:
INTERESSADO : |  |  |  |  | DATA :
REGISTRO : |  |  |  |  | OBRA:
AMOSTRA : |  |  |  |  | PEDREIRA :
CLASSIFICAÇÃO : GRADUAÇÃO : " D " |  |  |  |  | ENC. LABORATÓRIO:
ÍNDICE DE FORMA ( Método de Ensaio DNER - ME - 86/94 )
GRADUAÇÃO | Crivo de Abertura Crivo em ( mm ) |  | Peso das Frações (g ) | Crivos Redutores Correspondentes ( mm ) * *
|  |  |  | Abertura ( mm ) |  | Peso Retido ( g )
| * Passando | Retido |  | Crivo I | Crivo II | Crivo I | % | Crivo II | %
A | 76 | 63.5 | 3000 | 38 | 25
| 63.5 | 50 | 3000 | 32 | 21
| 50 | 38 | 3000 | 25 | 17
| 38 | 32 | 3000 | 19 | 12.7
B | 32 | 25 | 2000 | 16 | 10.5
| 25 | 19 | 2000 | 12.7 | 8.5
| 19 | 16 | 2000 | 9.5 | 6.3
C | 19 | 16 | 2000 | 9.5 | 6.3 |  | 0 |  | 0
| 16 | 12.7 | 2000 | 8 | 5.3 |  | 0 |  | 0
| 12.7 | 9.5 | 2000 | 6.3 | 4.2 |  | 0 |  | 0
D | 12.7 | 9.5 | 1000 | 6.3 | 4.2 | 402.3 | 40.23 | 410 | 41
| 9.5 | 6.3 | 1000 | 4.8 | 3.2 | 348.6 | 34.86 | 396.4 | 39.64
SOMA DAS PORCENTAGENS RETIDAS NOS CRIVOS I E II | [6 empty] | 75.09 |  | 80.64
OBS:
* TAMANHO DIRETRIZ DE AGREGADOS
** ABERTURA EM TAMANHOS COMERCIAIS | [8 empty] | 40.32
115.41
CÁLCULO E RESULTADOS :
O ÍNDICE DE FORMA É CALCULADO PELA FÓRMULA :
P¹ + 0,5 P²
f =
100 n
200
|  | ÍNDICE DE FORMA = |  |  |  | 0.57705 |  | (SATISFATÓRIO)
f = ÍNDICE DE FORMA.
P¹ = SOMA DAS PORCENTAGENS RETIDAS NOS CRIVOS I DE TODAS AS FRAÇÕES QUE COMPÕEM A GRADUAÇÃO.
P² = SOMA DAS PORCENTAGENS RETIDAS NOS CRIVOS II DE TODAS AS FRAÇÕES QUE COMPÕEM A GRADUAÇÃO.
n = NÚMERO DE FRAÇÕES ( OU DE TAMANHO / DIRETRIZES ) QUE COMPÕEM A GRADUAÇÃO ESCOLHIDA.

## indce de forma (hidden)
SEÇÃO TÉCNICA - LABORATÓRIO
EMPRESA: CONSTRUTORA JUREMA |  |  |  |  | AUXILIAR LABORATÓRIO:
INTERESSADO : PREMA-2 |  |  |  |  | DATA : 04/01/2019
REGISTRO : |  |  |  |  | OBRA:PAULO AFONSO -JUAZEIRO
AMOSTRA : BRITA - 1/2" |  |  |  |  | PEDREIRA : |  | BARBOSA -PE
CLASSIFICAÇÃO : GRADUAÇÃO : " C " |  |  |  |  | ENC. LABORATÓRIO: JOZÉ ALVES (VITORIO)
ÍNDICE DE FORMA ( Método de Ensaio DNER - ME - 86/94 )
GRADUAÇÃO | Crivo de Abertura Crivo em ( mm ) |  | Peso das Frações (g ) | Crivos Redutores Correspondentes ( mm ) * *
|  |  |  | Abertura ( mm ) |  | Peso Retido ( g )
| * Passando | Retido |  | Crivo I | Crivo II | Crivo I | % | Crivo II | %
A | 76 | 63.5 | 3000 | 38 | 25
| 63.5 | 50 | 3000 | 32 | 21
| 50 | 38 | 3000 | 25 | 17
| 38 | 32 | 3000 | 19 | 12.7
B | 32 | 25 | 2000 | 16 | 10.5
| 25 | 19 | 2000 | 12.7 | 8.5
| 19 | 16 | 2000 | 9.5 | 6.3
C | 19 | 16 | 2000 | 9.5 | 6.3 |  | 0 |  | 0
| 16 | 12.7 | 2000 | 8 | 5.3 | 1175 | 58.75 | 790 | 39.5
| 12.7 | 9.5 | 2000 | 6.3 | 4.2 | 750 | 37.5 | 820 | 41
D | 12.7 | 9.5 | 1000 | 6.3 | 4.2 |  | 0 |  | 0
| 9.5 | 6.3 | 1000 | 4.8 | 3.2 |  | 0 |  | 0
SOMA DAS PORCENTAGENS RETIDAS NOS CRIVOS I E II | [6 empty] | 96.25 |  | 80.5
* TAMANHO DIRETRIZ DE AGREGADOS
** ABERTURA EM TAMANHOS COMERCIAIS | [8 empty] | 40.25
136.5
CÁLCULO E RESULTADOS :
O ÍNDICE DE FORMA É CALCULADO PELA FÓRMULA :
P¹ + 0,5 P²
f =
100 n
200
|  | ÍNDICE DE FORMA = |  |  |  | 0.6825
f = ÍNDICE DE FORMA.
P¹ = SOMA DAS PORCENTAGENS RETIDAS NOS CRIVOS I DE TODAS AS FRAÇÕES QUE COMPÕEM A GRADUAÇÃO.
P² = SOMA DAS PORCENTAGENS RETIDAS NOS CRIVOS II DE TODAS AS FRAÇÕES QUE COMPÕEM A GRADUAÇÃO.
n = NÚMERO DE FRAÇÕES ( OU DE TAMANHO / DIRETRIZES ) QUE COMPÕEM A GRADUAÇÃO ESCOLHIDA.