## DENSIDADE
SOLO - DETERMINAÇÃO DA MASA ESPECÍFICA APARENTE DO SOLO"IN-SITU"
operações |  | DNER-ME 092/94-
camada compactada |  |  | estaca
furo |  |  | Nº
data
estaca
fução |  |  | E-X-D
profundidade |  |  | CM
peso do frasco com areia | antes |  | A | 7000
| depois |  | B | 3600
| diferença |  | A-B | 3400
funil |  |  | Nº | 1
peso da areia no funil (g) |  |  | C | 550
peso da areia no furo (g) |  |  | A-B-C=P | 2850
densidade da areia (g/dcm3) |  |  | D | 1390
volume do furo (dcm3) |  |  | v=p/d | 2.05036
umidade |  |  | h% | 5
peso do solo umido |  |  | ph | 5050
peso do solo seco |  |  | ps=ph/100+h | 4809.524
densidade do solo seco |  |  |  | 2345.698
c1 | % da Brita > 3/4" |  |  | 0.1
c2 | % da brita <3/4" |  |  | 0.9
c3 | Den. Real > 3/4" |  |  | 2765
DS total | (c3*dm)/((c2*c3)+(c1*dm)) |  |  | 2344.927
ensaio laborátorio | registro |  | Nº | 123
| densidade max |  | dm | 2306
| umidade ótima |  | HOT% | 5.1
% compactação |  |  | ds /dm total | 100.0329
umidade
cápsula |  |  | Nº | SPEEDY
peso do solo úmido (g) |  |  | ph
peso do solo seco (g) |  |  | ps
peso da água umidade (g) |  |  | pa=ph-ps
umidade (%) |  |  | h=pa/os
OBS: | WWW.AFILIADOSLABORATORIO.COM
MagazineLucroline
RODOVIA: |  |  |  |  | VISTO DO FISCAL:
CHEFE DO LABORATÓRIO:
OPERADOR:
ELYTEJS